## UCS BPP1
Rata - rata Keseluruhan
[8 empty] | 4.090667 | s/d | 5.990931
[8 empty] | 4.447637 |  | Mpa
[8 empty] | KALIBRASI |  | 0.2857
L (mm) | 136 | A (mm^2) | 2374.625 | L (mm) | 137 | A (mm^2) | 2289.06 | L (mm) | 138 | A (mm^2) | 2289.06 | L (mm) | 140 | A (mm^2) | 2374.625 | L (mm) | 135 | A (mm^2) | 2640.74
D (mm) | 55 | V (mm^3) | 411400 | D (mm) | 54 | V (mm^3) | 399492 | D (mm) | 54 | V (mm^3) | 402408 | D (mm) | 55 | V (mm^3) | 423500 | D (mm) | 58 | V (mm^3) | 454140
L/D (mm) | 2.472727 |  |  | L/D (mm) | 2.537037 |  |  | L/D (mm) | 2.555556 |  |  | L/D (mm) | 2.545455 |  |  | L/D (mm) | 2.327586
Sampel 1 |  |  | Tc (Mpa) | Sampel 2 |  |  | Tc (Mpa) | Sampel 3 |  |  | Tc (Mpa) | Sampel 4 |  |  | Tc (Mpa) | Sampel 5 |  |  | Tc (Mpa) |  |  | rangkuman
No. | kN | Kal. |  | No. | kN | Kal. |  | No. | kN | Kal. |  | No. | kN | Kal. |  | No. | kN | Kal. |  | No | Sampel | D (mm) | L (mm) | F (kN) | UCS (Mpa) | Classification
1 | 1 | 0.2857 | 0 | 1 | 1 | 0.2857 | 0.1248111 | 1 | 1 | 0.2857 | 0.1248111 | 1 | 1 | 0.2857 | 0.1203137 | 1 | 1 | 0.2857 | 0.1081894 | 1 | 1 | 55 | 136 | 48 | 5.775059 | Weak
2 | 2 | 0.2857 | 0.2406275 | 2 | 2 | 0.2857 | 0.2496221 | 2 | 2 | 0.2857 | 0.2496221 | 2 | 2 | 0.2857 | 0.2406275 | 2 | 2 | 0.2857 | 0.2163787 | 2 | 2 | 54 | 137 | 48 | 5.990931 | Weak
3 | 3 | 0.2857 | 0.3609412 | 3 | 3 | 0.2857 | 0.3744332 | 3 | 3 | 0.2857 | 0.3744332 | 3 | 3 | 0.2857 | 0.3609412 | 3 | 3 | 0.2857 | 0.3245681 | 3 | 3 | 54 | 138 | 41 | 5.117253 | Weak
4 | 4 | 0.2857 | 0.4812549 | 4 | 4 | 0.2857 | 0.4992442 | 4 | 4 | 0.2857 | 0.4992442 | 4 | 4 | 0.2857 | 0.4812549 | 4 | 4 | 0.2857 | 0.4327575 | 4 | 4 | 55 | 140 | 41 | 4.932863 | Very Weak
5 | 5 | 0.2857 | 0.6015687 | 5 | 5 | 0.2857 | 0.6240553 | 5 | 5 | 0.2857 | 0.6240553 | 5 | 5 | 0.2857 | 0.6015687 | 5 | 5 | 0.2857 | 0.5409469 | 5 | 5 | 58 | 135 | 40 | 4.327575 | Very Weak
6 | 6 | 0.2857 | 0.7218824 | 6 | 6 | 0.2857 | 0.7488663 | 6 | 6 | 0.2857 | 0.7488663 | 6 | 6 | 0.2857 | 0.7218824 | 6 | 6 | 0.2857 | 0.6491362 | 6 | 6 | 55 | 137 | 34 | 4.090667 | Very Weak
7 | 7 | 0.2857 | 0.8421961 | 7 | 7 | 0.2857 | 0.8736774 | 7 | 7 | 0.2857 | 0.8736774 | 7 | 7 | 0.2857 | 0.8421961 | 7 | 7 | 0.2857 | 0.7573256 | 7 | 7 | 56 | 139 | 27 | 3.13349 | Very Weak
8 | 8 | 0.2857 | 0.9625099 | 8 | 8 | 0.2857 | 0.9984885 | 8 | 8 | 0.2857 | 0.9984885 | 8 | 8 | 0.2857 | 0.9625099 | 8 | 8 | 0.2857 | 0.865515 | 8 | 8 | 57 | 142 | 39 | 4.368733 | Very Weak
9 | 9 | 0.2857 | 1.082824 | 9 | 9 | 0.2857 | 1.1233 | 9 | 9 | 0.2857 | 1.1233 | 9 | 9 | 0.2857 | 1.082824 | 9 | 9 | 0.2857 | 0.9737043 | 9 | 9 | 54 | 135 | 25 | 3.120276 | Very Weak
10 | 10 | 0.2857 | 1.203137 | 10 | 10 | 0.2857 | 1.248111 | 10 | 10 | 0.2857 | 1.248111 | 10 | 10 | 0.2857 | 1.203137 | 10 | 10 | 0.2857 | 1.081894 | 10 | 10 | 54 | 135 | 29 | 3.619521 | Very Weak
11 | 11 | 0.2857 | 1.323451 | 11 | 11 | 0.2857 | 1.372922 | 11 | 11 | 0.2857 | 1.372922 | 11 | 11 | 0.2857 | 1.323451 | 11 | 11 | 0.2857 | 1.190083 |  |  |  |  | average | 4.447637
12 | 12 | 0.2857 | 1.443765 | 12 | 12 | 0.2857 | 1.497733 | 12 | 12 | 0.2857 | 1.497733 | 12 | 12 | 0.2857 | 1.443765 | 12 | 12 | 0.2857 | 1.298272
13 | 13 | 0.2857 | 1.564079 | 13 | 13 | 0.2857 | 1.622544 | 13 | 13 | 0.2857 | 1.622544 | 13 | 13 | 0.2857 | 1.564079 | 13 | 13 | 0.2857 | 1.406462
14 | 14 | 0.2857 | 1.684392 | 14 | 14 | 0.2857 | 1.747355 | 14 | 14 | 0.2857 | 1.747355 | 14 | 14 | 0.2857 | 1.684392 | 14 | 14 | 0.2857 | 1.514651 |  |  | plot skripsi
15 | 15 | 0.2857 | 1.804706 | 15 | 15 | 0.2857 | 1.872166 | 15 | 15 | 0.2857 | 1.872166 | 15 | 15 | 0.2857 | 1.804706 | 15 | 15 | 0.2857 | 1.622841 | No | Sampel | D (mm) | L (mm) | F (kN) | UCS (Mpa) | Classification
16 | 16 | 0.2857 | 1.92502 | 16 | 16 | 0.2857 | 1.996977 | 16 | 16 | 0.2857 | 1.996977 | 16 | 16 | 0.2857 | 1.92502 | 16 | 16 | 0.2857 | 1.73103 | 1 | 1 | 55 | 136 | 48 | 5,78 | Weak
17 | 17 | 0.2857 | 2.045333 | 17 | 17 | 0.2857 | 2.121788 | 17 | 17 | 0.2857 | 2.121788 | 17 | 17 | 0.2857 | 2.045333 | 17 | 17 | 0.2857 | 1.839219 | 2 | 2 | 54 | 137 | 48 | 5,99 | Weak
18 | 18 | 0.2857 | 2.165647 | 18 | 18 | 0.2857 | 2.246599 | 18 | 18 | 0.2857 | 2.246599 | 18 | 18 | 0.2857 | 2.165647 | 18 | 18 | 0.2857 | 1.947409 | 3 | 3 | 54 | 138 | 41 | 5,12 | Weak
19 | 19 | 0.2857 | 2.285961 | 19 | 19 | 0.2857 | 2.37141 | 19 | 19 | 0.2857 | 2.37141 | 19 | 19 | 0.2857 | 2.285961 | 19 | 19 | 0.2857 | 2.055598 | 4 | 4 | 55 | 140 | 41 | 4,93 | Very Weak
20 | 20 | 0.2857 | 2.406275 | 20 | 20 | 0.2857 | 2.496221 | 20 | 20 | 0.2857 | 2.496221 | 20 | 20 | 0.2857 | 2.406275 | 20 | 20 | 0.2857 | 2.163787 | 5 | 5 | 58 | 135 | 40 | 4,33 | Very Weak
21 | 21 | 0.2857 | 2.526588 | 21 | 21 | 0.2857 | 2.621032 | 21 | 21 | 0.2857 | 2.621032 | 21 | 21 | 0.2857 | 2.526588 | 21 | 21 | 0.2857 | 2.271977 | 6 | 6 | 55 | 137 | 34 | 4,09 | Very Weak
22 | 22 | 0.2857 | 2.646902 | 22 | 22 | 0.2857 | 2.745843 | 22 | 22 | 0.2857 | 2.745843 | 22 | 22 | 0.2857 | 2.646902 | 22 | 22 | 0.2857 | 2.380166 | 7 | 7 | 56 | 139 | 27 | 3,13 | Very Weak
23 | 23 | 0.2857 | 2.767216 | 23 | 23 | 0.2857 | 2.870654 | 23 | 23 | 0.2857 | 2.870654 | 23 | 23 | 0.2857 | 2.767216 | 23 | 23 | 0.2857 | 2.488356 | 8 | 8 | 57 | 142 | 39 | 4,37 | Very Weak
24 | 24 | 0.2857 | 2.88753 | 24 | 24 | 0.2857 | 2.995465 | 24 | 24 | 0.2857 | 2.995465 | 24 | 24 | 0.2857 | 2.88753 | 24 | 24 | 0.2857 | 2.596545 | 9 | 9 | 54 | 135 | 25 | 3,12 | Very Weak
25 | 25 | 0.2857 | 3.007843 | 25 | 25 | 0.2857 | 3.120276 | 25 | 25 | 0.2857 | 3.120276 | 25 | 25 | 0.2857 | 3.007843 | 25 | 25 | 0.2857 | 2.704734 | 10 | 10 | 54 | 135 | 29 | 3,62 | Very Weak
26 | 26 | 0.2857 | 3.128157 | 26 | 26 | 0.2857 | 3.245088 | 26 | 26 | 0.2857 | 3.245088 | 26 | 26 | 0.2857 | 3.128157 | 26 | 26 | 0.2857 | 2.812924
27 | 27 | 0.2857 | 3.248471 | 27 | 27 | 0.2857 | 3.369899 | 27 | 27 | 0.2857 | 3.369899 | 27 | 27 | 0.2857 | 3.248471 | 27 | 27 | 0.2857 | 2.921113
28 | 28 | 0.2857 | 3.368785 | 28 | 28 | 0.2857 | 3.49471 | 28 | 28 | 0.2857 | 3.49471 | 28 | 28 | 0.2857 | 3.368785 | 28 | 28 | 0.2857 | 3.029302
29 | 29 | 0.2857 | 3.489098 | 29 | 29 | 0.2857 | 3.619521 | 29 | 29 | 0.2857 | 3.619521 | 29 | 29 | 0.2857 | 3.489098 | 29 | 29 | 0.2857 | 3.137492
30 | 30 | 0.2857 | 3.609412 | 30 | 30 | 0.2857 | 3.744332 | 30 | 30 | 0.2857 | 3.744332 | 30 | 30 | 0.2857 | 3.609412 | 30 | 30 | 0.2857 | 3.245681
31 | 31 | 0.2857 | 3.729726 | 31 | 31 | 0.2857 | 3.869143 | 31 | 31 | 0.2857 | 3.869143 | 31 | 31 | 0.2857 | 3.729726 | 31 | 31 | 0.2857 | 3.353871
32 | 32 | 0.2857 | 3.850039 | 32 | 32 | 0.2857 | 3.993954 | 32 | 32 | 0.2857 | 3.993954 | 32 | 32 | 0.2857 | 3.850039 | 32 | 32 | 0.2857 | 3.46206
33 | 33 | 0.2857 | 3.970353 | 33 | 33 | 0.2857 | 4.118765 | 33 | 33 | 0.2857 | 4.118765 | 33 | 33 | 0.2857 | 3.970353 | 33 | 33 | 0.2857 | 3.570249
34 | 34 | 0.2857 | 4.090667 | 34 | 34 | 0.2857 | 4.243576 | 34 | 34 | 0.2857 | 4.243576 | 34 | 34 | 0.2857 | 4.090667 | 34 | 34 | 0.2857 | 3.678439
35 | 35 | 0.2857 | 4.210981 | 35 | 35 | 0.2857 | 4.368387 | 35 | 35 | 0.2857 | 4.368387 | 35 | 35 | 0.2857 | 4.210981 | 35 | 35 | 0.2857 | 3.786628
36 | 36 | 0.2857 | 4.331294 | 36 | 36 | 0.2857 | 4.493198 | 36 | 36 | 0.2857 | 4.493198 | 36 | 36 | 0.2857 | 4.331294 | 36 | 36 | 0.2857 | 3.894817
37 | 37 | 0.2857 | 4.451608 | 37 | 37 | 0.2857 | 4.618009 | 37 | 37 | 0.2857 | 4.618009 | 37 | 37 | 0.2857 | 4.451608 | 37 | 37 | 0.2857 | 4.003007
38 | 38 | 0.2857 | 4.571922 | 38 | 38 | 0.2857 | 4.74282 | 38 | 38 | 0.2857 | 4.74282 | 38 | 38 | 0.2857 | 4.571922 | 38 | 38 | 0.2857 | 4.111196
39 | 39 | 0.2857 | 4.692236 | 39 | 39 | 0.2857 | 4.867631 | 39 | 39 | 0.2857 | 4.867631 | 39 | 39 | 0.2857 | 4.692236 | 39 | 39 | 0.2857 | 4.219385
40 | 40 | 0.2857 | 4.812549 | 40 | 40 | 0.2857 | 4.992442 | 40 | 40 | 0.2857 | 4.992442 | 40 | 40 | 0.2857 | 4.812549 | 40 | 40 | 0.2857 | 4.327575
41 | 41 | 0.2857 | 4.932863 | 41 | 41 | 0.2857 | 5.117253 | 41 | 41 | 0.2857 | 5.117253 | 41 | 41 | 0.2857 | 4.932863 | 41 | 37 | 0.2857 | 4.003007
42 | 42 | 0.2857 | 5.053177 | 42 | 42 | 0.2857 | 5.242064 | 42 | 30 | 0.2857 | 3.744332 | 42 | 22 | 0.2857 | 2.646902 | 42 | 32 | 0.2857 | 3.46206
43 | 43 | 0.2857 | 5.173491 | 43 | 43 | 0.2857 | 5.366875 | 43 | 29 | 0.2857 | 3.619521 | 43 | 19 | 0.2857 | 2.285961 | 43 | 24 | 0.2857 | 2.596545
44 | 44 | 0.2857 | 5.293804 | 44 | 44 | 0.2857 | 5.491687 | 44 | 26 | 0.2857 | 3.245088 | 44 | 14 | 0.2857 | 1.684392 | 44 | 25 | 0.2857 | 2.704734
45 | 45 | 0.2857 | 5.414118 | 45 | 22 | 0.2857 | 2.745843 | [8 empty] | 45 | 24 | 0.2857 | 2.596545
46 | 46 | 0.2857 | 5.534432 | 46 | 24 | 0.2857 | 2.995465
47 | 47 | 0.2857 | 5.654745 | 47 | 23 | 0.2857 | 2.870654
48 | 48 | 0.2857 | 5.775059 | 48 | 48 | 0.2857 | 5.990931
49 | 30 | 0.2857 | 3.609412 | 49 | 14 | 0.2857 | 1.747355
50 | 31 | 0.2857 | 3.729726 | 50 | 14 | 0.2857 | 1.747355
51 | 32 | 0.2857 | 3.850039 | 51 | 14 | 0.2857 | 1.747355
52 | 33 | 0.2857 | 3.970353
L (mm) | 137 | A (mm^2) | 2374.625 | L (mm) | 139 | A (mm^2) | 2461.76 | L (mm) | 142 | A (mm^2) | 2550.465 | L (mm) | 135 | A (mm^2) | 2289.06 | L (mm) | 135 | A (mm^2) | 2289.06
D (mm) | 55 | V (mm^3) | 414425 | D (mm) | 56 | V (mm^3) | 435904 | D (mm) | 57 | V (mm^3) | 461358 | D (mm) | 54 | V (mm^3) | 393660 | D (mm) | 54 | V (mm^3) | 393660
L/D (mm) | 2.490909 |  |  | L/D (mm) | 2.482143 |  |  | L/D (mm) | 2.491228 |  |  | L/D (mm) | 2.5 |  |  | L/D (mm) | 2.5
Sampel 6 |  |  | Tc (Mpa) | Sampel 7 |  |  | Tc (Mpa) | Sampel 8 |  |  | Tc (Mpa) | Sampel 9 |  |  | Tc (Mpa) | Sampel 10 |  |  | Tc (Mpa)
No. | kN | Kal. |  | No. | kN | Kal. |  | No. | kN | Kal. |  | No. | kN | Kal. |  | No. | kN | El
1 | 1 | 0.2857 | 0.1203137 | 1 | 1 | 0.2857 | 0.1160552 | 1 | 1 | 0.2857 | 0.1120188 | 1 | 1 | 0.2857 | 0.1248111 | 1 | 1 | 0.2857 | 0.1248111
2 | 2 | 0.2857 | 0.2406275 | 2 | 2 | 0.2857 | 0.2321104 | 2 | 2 | 0.2857 | 0.2240376 | 2 | 2 | 0.2857 | 0.2496221 | 2 | 2 | 0.2857 | 0.2496221
3 | 3 | 0.2857 | 0.3609412 | 3 | 3 | 0.2857 | 0.3481655 | 3 | 3 | 0.2857 | 0.3360564 | 3 | 3 | 0.2857 | 0.3744332 | 3 | 3 | 0.2857 | 0.3744332
4 | 4 | 0.2857 | 0.4812549 | 4 | 4 | 0.2857 | 0.4642207 | 4 | 4 | 0.2857 | 0.4480752 | 4 | 4 | 0.2857 | 0.4992442 | 4 | 4 | 0.2857 | 0.4992442
5 | 5 | 0.2857 | 0.6015687 | 5 | 5 | 0.2857 | 0.5802759 | 5 | 5 | 0.2857 | 0.5600939 | 5 | 5 | 0.2857 | 0.6240553 | 5 | 5 | 0.2857 | 0.6240553
6 | 6 | 0.2857 | 0.7218824 | 6 | 6 | 0.2857 | 0.6963311 | 6 | 6 | 0.2857 | 0.6721127 | 6 | 6 | 0.2857 | 0.7488663 | 6 | 6 | 0.2857 | 0.7488663
7 | 7 | 0.2857 | 0.8421961 | 7 | 7 | 0.2857 | 0.8123863 | 7 | 7 | 0.2857 | 0.7841315 | 7 | 7 | 0.2857 | 0.8736774 | 7 | 7 | 0.2857 | 0.8736774
8 | 8 | 0.2857 | 0.9625099 | 8 | 8 | 0.2857 | 0.9284414 | 8 | 8 | 0.2857 | 0.8961503 | 8 | 8 | 0.2857 | 0.9984885 | 8 | 8 | 0.2857 | 0.9984885
9 | 9 | 0.2857 | 1.082824 | 9 | 9 | 0.2857 | 1.044497 | 9 | 9 | 0.2857 | 1.008169 | 9 | 9 | 0.2857 | 1.1233 | 9 | 9 | 0.2857 | 1.1233
10 | 10 | 0.2857 | 1.203137 | 10 | 10 | 0.2857 | 1.160552 | 10 | 10 | 0.2857 | 1.120188 | 10 | 10 | 0.2857 | 1.248111 | 10 | 10 | 0.2857 | 1.248111
11 | 11 | 0.2857 | 1.323451 | 11 | 11 | 0.2857 | 1.276607 | 11 | 11 | 0.2857 | 1.232207 | 11 | 11 | 0.2857 | 1.372922 | 11 | 11 | 0.2857 | 1.372922
12 | 12 | 0.2857 | 1.443765 | 12 | 12 | 0.2857 | 1.392662 | 12 | 12 | 0.2857 | 1.344225 | 12 | 12 | 0.2857 | 1.497733 | 12 | 12 | 0.2857 | 1.497733
13 | 13 | 0.2857 | 1.564079 | 13 | 13 | 0.2857 | 1.508717 | 13 | 13 | 0.2857 | 1.456244 | 13 | 13 | 0.2857 | 1.622544 | 13 | 13 | 0.2857 | 1.622544
14 | 14 | 0.2857 | 1.684392 | 14 | 14 | 0.2857 | 1.624773 | 14 | 14 | 0.2857 | 1.568263 | 14 | 14 | 0.2857 | 1.747355 | 14 | 14 | 0.2857 | 1.747355
15 | 15 | 0.2857 | 1.804706 | 15 | 15 | 0.2857 | 1.740828 | 15 | 15 | 0.2857 | 1.680282 | 15 | 15 | 0.2857 | 1.872166 | 15 | 15 | 0.2857 | 1.872166
16 | 16 | 0.2857 | 1.92502 | 16 | 16 | 0.2857 | 1.856883 | 16 | 16 | 0.2857 | 1.792301 | 16 | 16 | 0.2857 | 1.996977 | 16 | 16 | 0.2857 | 1.996977
17 | 17 | 0.2857 | 2.045333 | 17 | 17 | 0.2857 | 1.972938 | 17 | 17 | 0.2857 | 1.904319 | 17 | 17 | 0.2857 | 2.121788 | 17 | 17 | 0.2857 | 2.121788
18 | 18 | 0.2857 | 2.165647 | 18 | 18 | 0.2857 | 2.088993 | 18 | 18 | 0.2857 | 2.016338 | 18 | 18 | 0.2857 | 2.246599 | 18 | 18 | 0.2857 | 2.246599
19 | 19 | 0.2857 | 2.285961 | 19 | 19 | 0.2857 | 2.205048 | 19 | 19 | 0.2857 | 2.128357 | 19 | 19 | 0.2857 | 2.37141 | 19 | 19 | 0.2857 | 2.37141
20 | 20 | 0.2857 | 2.406275 | 20 | 20 | 0.2857 | 2.321104 | 20 | 20 | 0.2857 | 2.240376 | 20 | 20 | 0.2857 | 2.496221 | 20 | 20 | 0.2857 | 2.496221
21 | 21 | 0.2857 | 2.526588 | 21 | 21 | 0.2857 | 2.437159 | 21 | 21 | 0.2857 | 2.352395 | 21 | 21 | 0.2857 | 2.621032 | 21 | 21 | 0.2857 | 2.621032
22 | 22 | 0.2857 | 2.646902 | 22 | 22 | 0.2857 | 2.553214 | 22 | 22 | 0.2857 | 2.464413 | 22 | 22 | 0.2857 | 2.745843 | 22 | 22 | 0.2857 | 2.745843
23 | 23 | 0.2857 | 2.767216 | 23 | 23 | 0.2857 | 2.669269 | 23 | 23 | 0.2857 | 2.576432 | 23 | 23 | 0.2857 | 2.870654 | 23 | 23 | 0.2857 | 2.870654
24 | 24 | 0.2857 | 2.88753 | 24 | 24 | 0.2857 | 2.785324 | 24 | 24 | 0.2857 | 2.688451 | 24 | 24 | 0.2857 | 2.995465 | 24 | 24 | 0.2857 | 2.995465
25 | 25 | 0.2857 | 3.007843 | 25 | 25 | 0.2857 | 2.90138 | 25 | 25 | 0.2857 | 2.80047 | 25 | 25 | 0.2857 | 3.120276 | 25 | 25 | 0.2857 | 3.120276
26 | 26 | 0.2857 | 3.128157 | 26 | 26 | 0.2857 | 3.017435 | 26 | 26 | 0.2857 | 2.912489 | 26 | 15 | 0.2857 | 1.872166 | 26 | 26 | 0.2857 | 3.245088
27 | 27 | 0.2857 | 3.248471 | 27 | 27 | 0.2857 | 3.13349 | 27 | 27 | 0.2857 | 3.024507 | 27 | 15 | 0.2857 | 1.872166 | 27 | 27 | 0.2857 | 3.369899
28 | 28 | 0.2857 | 3.368785 | 28 | 17 | 0.2857 | 1.972938 | 28 | 28 | 0.2857 | 3.136526 | 28 | 15 | 0.2857 | 1.872166 | 28 | 28 | 0.2857 | 3.49471
29 | 29 | 0.2857 | 3.489098 | 29 | 15 | 0.2857 | 1.740828 | 29 | 29 | 0.2857 | 3.248545 |  |  |  |  | 29 | 29 | 0.2857 | 3.619521
30 | 30 | 0.2857 | 3.609412 | 30 | 15 | 0.2857 | 1.740828 | 30 | 30 | 0.2857 | 3.360564 |  |  |  |  | 30 | 18 | 0.2857 | 2.246599
31 | 31 | 0.2857 | 3.729726 |  |  |  |  | 31 | 31 | 0.2857 | 3.472582 |  |  |  |  | 31 | 18 | 0.2857 | 2.246599
32 | 32 | 0.2857 | 3.850039 |  |  |  |  | 32 | 32 | 0.2857 | 3.584601 |  |  |  |  | 32 | 18 | 0.2857 | 2.246599
33 | 33 | 0.2857 | 3.970353 |  |  |  |  | 33 | 33 | 0.2857 | 3.69662
34 | 34 | 0.2857 | 4.090667 |  |  |  |  | 34 | 34 | 0.2857 | 3.808639
35 | 22 | 0.2857 | 2.646902 |  |  |  |  | 35 | 35 | 0.2857 | 3.920658
36 | 22 | 0.2857 | 2.646902 |  |  |  |  | 36 | 36 | 0.2857 | 4.032676
37 | 19 | 0.2857 | 2.285961 |  |  |  |  | 37 | 37 | 0.2857 | 4.144695
[8 empty] | 38 | 38 | 0.2857 | 4.256714
[8 empty] | 39 | 39 | 0.2857 | 4.368733
[8 empty] | 40 | 18 | 0.2857 | 2.016338
[8 empty] | 41 | 15 | 0.2857 | 1.680282
[8 empty] | 42 | 14 | 0.2857 | 1.568263

## PLI BPP1
Formasi | Kode | Panjang Sampel | Jarak Konus (Diameter) | Diameter dalam cm | Tekanan | Area | Diameter ekuivalen^2 | Diameter ekuivalen | Indeks PL | Faktor Koreksi 1 | Faktor Koreksi 2 | Indeks PL Terkoreksi 1 | Indeks PL Terkoreksi 2 | Indeks PL digunakan | Is(50) terhitung
|  | W (mm) | D (mm) | D (cm) | P (kN) | A (mm2) | De2 (mm2) | De (mm) | Is (Mpa) | F (-) | F (-) | Is(50) - (Mpa) | Is(50) - (Mpa) | Is(50) - (Mpa) | Is(50) - (Mpa)
Lokasi 1 | PL 1 | 55 | 52 | 5.2 | 1.7 | 2860 | 3643.312 | 60.35986 | 0.4666084 | 1.088429 | 1.098725 | 0.5078702 | 0.5126744 | 0.5126744 | 0.5126744
| PL 2 | 53 | 50 | 5 | 1.5 | 2650 | 3375.796 | 58.1016 | 0.4443396 | 1.069912 | 1.077976 | 0.4754044 | 0.4789874 | 0.4789874 | 0.4789874
| PL 3 | 57 | 51 | 5.1 | 1.3 | 2907 | 3703.185 | 60.8538 | 0.3510492 | 1.092428 | 1.103212 | 0.3834961 | 0.3872816 | 0.3872816 | 0.3872816
| PL 4 | 56 | 50 | 5 | 1.2 | 2800 | 3566.879 | 59.72335 | 0.3364286 | 1.083249 | 1.092917 | 0.364436 | 0.3676884 | 0.3676884 | 0.3676884
| PL 5 | 57 | 50 | 5 | 0.8 | 2850 | 3630.573 | 60.25424 | 0.2203509 | 1.087572 | 1.097764 | 0.2396474 | 0.2418932 | 0.2418932 | 0.2418932
| x | 60 | 51 | 5.1 | 0.5 | 3060 | 3898.089 | 62.43468 | 0.128268 | 1.105109 | 1.11745 | 0.1417501 | 0.143333 | 0.143333 | 0.268118
| PL 6 | 57 | 51 | 5.1 | 0.9 | 2907 | 3703.185 | 60.8538 | 0.2430341 | 1.092428 | 1.103212 | 0.2654973 | 0.268118 | 0.268118 | 0.2418932
| PL 7 | 57 | 50 | 5 | 0.8 | 2850 | 3630.573 | 60.25424 | 0.2203509 | 1.087572 | 1.097764 | 0.2396474 | 0.2418932 | 0.2418932 | 0.3153326
| PL 8 | 60 | 51 | 5.1 | 1.1 | 3060 | 3898.089 | 62.43468 | 0.2821895 | 1.105109 | 1.11745 | 0.3118502 | 0.3153326 | 0.3153326 | 0.2164315
| PL 9 | 57 | 48 | 4.8 | 0.7 | 2736 | 3485.35 | 59.03686 | 0.2008406 | 1.077628 | 1.086617 | 0.2164315 | 0.2182369 | 0.2164315 | 0.2141981
| PL 10 | 55 | 51 | 5.1 | 0.7 | 2805 | 3573.248 | 59.77665 | 0.1959002 | 1.083684 | 1.093404 | 0.2122939 | 0.2141981 | 0.2141981
| x | 55 | 50 | 5 | 2 | 2750 | 3503.185 | 59.18771 | 0.5709091 | 1.078866 | 1.088005 | 0.6159347 | 0.6211518 | 0.6211518
[14 empty] | rata2 | 0.3244498
yang dimerahkan tidak digunakan
plot skripai
Formasi | Kode | Panjang Sampel | Jarak Konus (Diameter) | Tekanan | Indeks Point Load
|  | W (mm) | D (mm) | P (kN) | Is(50) - (Mpa)
Lokasi 1 | PL A | 55 | 52 | 1.7 | 0.5884604
| PL B | 53 | 50 | 1.5 | 0.5558578
| PL C | 57 | 51 | 1.3 | 0.4479891
| PL D | 56 | 50 | 1.2 | 0.4190545
| PL E | 57 | 50 | 0.8 | 0.2617832
| PL F | 60 | 51 | 0.5 | 0.1500006
| PL G | 57 | 51 | 0.9 | 0.2945061
| PL H | 57 | 50 | 0.8 | 0.2617832
| PL I | 60 | 51 | 1.1 | 0.3583811
| PL J | 57 | 48 | 0.7 | 0.2356918
| PL K | 55 | 51 | 0.7 | 0.2314328
| PL L | 55 | 50 | 2 | 0.7343113

## Korelasi BPP1
KORELASI DAERAH LOAJANAN
No. | Y (UCS) | X (PLI) | Y^2 | X^2 | XY |  | A. Mencari nilai r
1 | 5.775059 | 0.5126744 | 33.35131 | 0.262835 | 2.960725 |  | a. Σx'^2 = | Σx^2 - ((Σx)^2/n) |  |  |  |  | c. Σx'y'= | Σxy - ((Σy x Σx)/n)
2 | 5.990931 | 0.4789874 | 35.89125 | 0.2294289 | 2.86958 |  | = | 1.158516 | - | 10.52677 | / | 10 | = | 15.35567 | - | 144.3035 | / | 10
3 | 5.117253 | 0.3872816 | 26.18628 | 0.149987 | 1.981818 |  | = | 1.158516 | - | 1.052677 |  |  | = | 15.35567 | - | 14.43035
4 | 4.932863 | 0.3676884 | 24.33314 | 0.1351948 | 1.813757 |  | = | 0.1058388 |  |  |  |  | = | 0.9253162
5 | 4.327575 | 0.2418932 | 18.7279 | 0.0585123 | 1.046811
6 | 4.090667 | 0.268118 | 16.73356 | 0.07188726 | 1.096781 |  | b. Σy'^2 = | Σy^2 - ((Σy)^2/n) |  |  |  |  | rx'y' = | Σx'y'/sqrt(Σx'^2 x Σy'^2)
7 | 3.13349 | 0.2418932 | 9.818759 | 0.0585123 | 0.7579698 |  | = | 206.9651 | - | 1978.147 | / | 10 | = | 0.9253162 | / | 0.9841045 | 0.9684616
8 | 4.368733 | 0.3153326 | 19.08583 | 0.09943464 | 1.377604 |  | = | 206.9651 | - | 197.8147 |  |  | = | 0.9402621
9 | 3.120276 | 0.2164315 | 9.736125 | 0.04684261 | 0.6753262 |  | = | 9.15035 | [5 empty] | (nilai r -koefisien korelasi)
10 | 3.619521 | 0.2141981 | 13.10093 | 0.04588083 | 0.7752945 |  | karna nilai r telah memenuhi standar dari tabel R 1% maka penelitian dapat dilanjutkan
Jumlah | 44.47637 | 3.244498 | 206.9651 | 1.158516 | 15.35567 |  | secara teoritis berarti variabel X (PLI) dapat digunakan untuk memprediksi variabel Y (UCS)
Mean | 4.447637 | 0.3244498 | 20.69651 | 0.1158516 | 1.535567
B. Menghitung prediktor (a) dan angka Konstan (K)
nilai a dihitung menggunakan persamaan 1 dan 2 | [5 empty] | Nilai K dihitung dengan memasukan nilai a dalam salah satu persamaan
1. Σxy = a . Σx^2 + K Σx | [5 empty] | misalkan yang digunakan adalah persamaan 2:
2. Σy = a . Σx +nK | [5 empty] | 4.447637 | = | a | 0.3244498 | . +K
[6 empty] | 4.447637 | = | 8.742697 | 0.3244498 | . +K
15.35567 | = | a | 1.158516 | . + K | 3.244498 | 4.447637 | = | 2.836567 |  | . + K
44.47637 | = | a | 3.244498 | . + K | 10 | 1.61107 | = | K
kemudian dilakuakan persamaan menjadi,
4.732832 | = | a | 0.3570708 | . +K |  | Jadi Persamaan korelasi keseluruhan yang diperoleh adalah
4.447637 | = | a | 0.3244498 | . + K |  | r | = | 0.9402621
0.2851955 | = | a | 0.03262099 |  |  | Y (UCS) | = | 7.67048 a(PLI) | + | 1.61107
8.742697 | = | a

## UCS PB2
Rata - rata Keseluruhan
[8 empty] | 3.3656 | s/d | 7.820393
[8 empty] | 5.113747 |  | Mpa
[8 empty] | KALIBRASI |  | 0.2857
L (mm) | 138 | A (mm^2) | 2374.625 | L (mm) | 141 | A (mm^2) | 2461.76 | L (mm) | 140 | A (mm^2) | 2374.625 | L (mm) | 140 | A (mm^2) | 2374.625 | L (mm) | 140 | A (mm^2) | 2550.465
D (mm) | 55 | V (mm^3) | 417450 | D (mm) | 56 | V (mm^3) | 442176 | D (mm) | 55 | V (mm^3) | 423500 | D (mm) | 55 | V (mm^3) | 423500 | D (mm) | 57 | V (mm^3) | 454860
L/D (mm) | 2.509091 |  |  | L/D (mm) | 2.517857 |  |  | L/D (mm) | 2.545455 |  |  | L/D (mm) | 2.545455 |  |  | L/D (mm) | 2.45614
rangkuman
Sampel A |  |  | Tc (Mpa) | Sampel B |  |  | Tc (Mpa) | Sampel C |  |  | Tc (Mpa) | Sampel D |  |  | Tc (Mpa) | Sampel E |  |  | Tc (Mpa) | No | Sampel | D (mm) | L (mm) | F (kN) | UCS (Mpa) | Classification
No. | kN | Kal. |  | No. | kN | Kal. |  | No. | kN | Kal. |  | No. | kN | Kal. |  | No. | kN | Kal. |  | 1 | A | 55 | 138 | 65 | 7.820393 | Weak
1 | 1 | 0.2857 | 0.1203137 | 1 | 1 | 0.2857 | 0.1160552 | 1 | 1 | 0.2857 | 0.1203137 | 1 | 1 | 0.2857 | 0.1203137 | 1 | 1 | 0.2857 | 0.1120188 | 2 | B | 56 | 141 | 29 | 3.3656 | Very Weak
2 | 2 | 0.2857 | 0.2406275 | 2 | 2 | 0.2857 | 0.2321104 | 2 | 2 | 0.2857 | 0.2406275 | 2 | 2 | 0.2857 | 0.2406275 | 2 | 2 | 0.2857 | 0.2240376 | 3 | C | 55 | 140 | 49 | 5.895373 | Weak
3 | 3 | 0.2857 | 0.3609412 | 3 | 3 | 0.2857 | 0.3481655 | 3 | 3 | 0.2857 | 0.3609412 | 3 | 3 | 0.2857 | 0.3609412 | 3 | 3 | 0.2857 | 0.3360564 | 4 | D | 55 | 140 | 35 | 4.210981 | Very Weak
4 | 4 | 0.2857 | 0.4812549 | 4 | 4 | 0.2857 | 0.4642207 | 4 | 4 | 0.2857 | 0.4812549 | 4 | 4 | 0.2857 | 0.4812549 | 4 | 4 | 0.2857 | 0.4480752 | 5 | E | 57 | 140 | 35 | 3.920658 | Very Weak
5 | 5 | 0.2857 | 0.6015687 | 5 | 5 | 0.2857 | 0.5802759 | 5 | 5 | 0.2857 | 0.6015687 | 5 | 5 | 0.2857 | 0.6015687 | 5 | 5 | 0.2857 | 0.5600939 | 6 | F | 55 | 135 | 41 | 4.932863 | Weak
6 | 6 | 0.2857 | 0.7218824 | 6 | 6 | 0.2857 | 0.6963311 | 6 | 6 | 0.2857 | 0.7218824 | 6 | 6 | 0.2857 | 0.7218824 | 6 | 6 | 0.2857 | 0.6721127 | 7 | G | 54 | 130 | 36 | 4.493198 | Very Weak
7 | 7 | 0.2857 | 0.8421961 | 7 | 7 | 0.2857 | 0.8123863 | 7 | 7 | 0.2857 | 0.8421961 | 7 | 7 | 0.2857 | 0.8421961 | 7 | 7 | 0.2857 | 0.7841315 | 8 | H | 54 | 135 | 49 | 7.738286 | Weak
8 | 8 | 0.2857 | 0.9625099 | 8 | 8 | 0.2857 | 0.9284414 | 8 | 8 | 0.2857 | 0.9625099 | 8 | 8 | 0.2857 | 0.9625099 | 8 | 8 | 0.2857 | 0.8961503 | 9 | I | 52 | 134 | 35 | 5.114669 | Weak
9 | 9 | 0.2857 | 1.082824 | 9 | 9 | 0.2857 | 1.044497 | 9 | 9 | 0.2857 | 1.082824 | 9 | 9 | 0.2857 | 1.082824 | 9 | 9 | 0.2857 | 1.008169 | 10 | J | 55 | 130 | 35 | 4.144695 | Very Weak
10 | 10 | 0.2857 | 1.203137 | 10 | 10 | 0.2857 | 1.160552 | 10 | 10 | 0.2857 | 1.203137 | 10 | 10 | 0.2857 | 1.203137 | 10 | 10 | 0.2857 | 1.120188 |  |  |  |  | average | 5.163671
11 | 11 | 0.2857 | 1.323451 | 11 | 11 | 0.2857 | 1.276607 | 11 | 11 | 0.2857 | 1.323451 | 11 | 11 | 0.2857 | 1.323451 | 11 | 11 | 0.2857 | 1.232207 |  |  | plot skripsi
12 | 12 | 0.2857 | 1.443765 | 12 | 12 | 0.2857 | 1.392662 | 12 | 12 | 0.2857 | 1.443765 | 12 | 12 | 0.2857 | 1.443765 | 12 | 12 | 0.2857 | 1.344225 | No | Sampel | D (mm) | L (mm) | F (kN) | UCS (Mpa) | Classification
13 | 13 | 0.2857 | 1.564079 | 13 | 13 | 0.2857 | 1.508717 | 13 | 13 | 0.2857 | 1.564079 | 13 | 13 | 0.2857 | 1.564079 | 13 | 13 | 0.2857 | 1.456244 | 1 | A | 55 | 138 | 65 | 7,82 | Weak
14 | 14 | 0.2857 | 1.684392 | 14 | 14 | 0.2857 | 1.624773 | 14 | 14 | 0.2857 | 1.684392 | 14 | 14 | 0.2857 | 1.684392 | 14 | 14 | 0.2857 | 1.568263 | 2 | B | 56 | 141 | 29 | 3,37 | Very Weak
15 | 15 | 0.2857 | 1.804706 | 15 | 15 | 0.2857 | 1.740828 | 15 | 15 | 0.2857 | 1.804706 | 15 | 15 | 0.2857 | 1.804706 | 15 | 15 | 0.2857 | 1.680282 | 3 | C | 55 | 140 | 49 | 5,90 | Weak
16 | 16 | 0.2857 | 1.92502 | 16 | 16 | 0.2857 | 1.856883 | 16 | 16 | 0.2857 | 1.92502 | 16 | 16 | 0.2857 | 1.92502 | 16 | 16 | 0.2857 | 1.792301 | 4 | D | 55 | 140 | 35 | 4,21 | Very Weak
17 | 17 | 0.2857 | 2.045333 | 17 | 17 | 0.2857 | 1.972938 | 17 | 17 | 0.2857 | 2.045333 | 17 | 17 | 0.2857 | 2.045333 | 17 | 17 | 0.2857 | 1.904319 | 5 | E | 57 | 140 | 35 | 3,92 | Very Weak
18 | 18 | 0.2857 | 2.165647 | 18 | 18 | 0.2857 | 2.088993 | 18 | 18 | 0.2857 | 2.165647 | 18 | 18 | 0.2857 | 2.165647 | 18 | 18 | 0.2857 | 2.016338 | 6 | F | 55 | 135 | 41 | 4,93 | Weak
19 | 19 | 0.2857 | 2.285961 | 19 | 19 | 0.2857 | 2.205048 | 19 | 19 | 0.2857 | 2.285961 | 19 | 19 | 0.2857 | 2.285961 | 19 | 19 | 0.2857 | 2.128357 | 7 | G | 54 | 130 | 36 | 4,49 | Very Weak
20 | 20 | 0.2857 | 2.406275 | 20 | 20 | 0.2857 | 2.321104 | 20 | 20 | 0.2857 | 2.406275 | 20 | 20 | 0.2857 | 2.406275 | 20 | 20 | 0.2857 | 2.240376 | 8 | H | 54 | 135 | 49 | 7,74 | Weak
21 | 21 | 0.2857 | 2.526588 | 21 | 21 | 0.2857 | 2.437159 | 21 | 21 | 0.2857 | 2.526588 | 21 | 21 | 0.2857 | 2.526588 | 21 | 21 | 0.2857 | 2.352395 | 9 | I | 52 | 134 | 35 | 5,11 | Weak
22 | 22 | 0.2857 | 2.646902 | 22 | 22 | 0.2857 | 2.553214 | 22 | 22 | 0.2857 | 2.646902 | 22 | 22 | 0.2857 | 2.646902 | 22 | 22 | 0.2857 | 2.464413 | 10 | J | 55 | 130 | 35 | 4,14 | Very Weak
23 | 23 | 0.2857 | 2.767216 | 23 | 23 | 0.2857 | 2.669269 | 23 | 23 | 0.2857 | 2.767216 | 23 | 23 | 0.2857 | 2.767216 | 23 | 23 | 0.2857 | 2.576432
24 | 24 | 0.2857 | 2.88753 | 24 | 24 | 0.2857 | 2.785324 | 24 | 24 | 0.2857 | 2.88753 | 24 | 24 | 0.2857 | 2.88753 | 24 | 24 | 0.2857 | 2.688451
25 | 25 | 0.2857 | 3.007843 | 25 | 25 | 0.2857 | 2.90138 | 25 | 25 | 0.2857 | 3.007843 | 25 | 25 | 0.2857 | 3.007843 | 25 | 25 | 0.2857 | 2.80047
26 | 26 | 0.2857 | 3.128157 | 26 | 26 | 0.2857 | 3.017435 | 26 | 26 | 0.2857 | 3.128157 | 26 | 26 | 0.2857 | 3.128157 | 26 | 26 | 0.2857 | 2.912489
27 | 27 | 0.2857 | 3.248471 | 27 | 27 | 0.2857 | 3.13349 | 27 | 27 | 0.2857 | 3.248471 | 27 | 27 | 0.2857 | 3.248471 | 27 | 27 | 0.2857 | 3.024507
28 | 28 | 0.2857 | 3.368785 | 28 | 28 | 0.2857 | 3.249545 | 28 | 28 | 0.2857 | 3.368785 | 28 | 28 | 0.2857 | 3.368785 | 28 | 28 | 0.2857 | 3.136526
29 | 29 | 0.2857 | 3.489098 | 29 | 29 | 0.2857 | 3.3656 | 29 | 29 | 0.2857 | 3.489098 | 29 | 29 | 0.2857 | 3.489098 | 29 | 29 | 0.2857 | 3.248545
30 | 30 | 0.2857 | 3.609412 | 30 | 22 | 0.2857 | 2.553214 | 30 | 30 | 0.2857 | 3.609412 | 30 | 30 | 0.2857 | 3.609412 | 30 | 30 | 0.2857 | 3.360564
31 | 31 | 0.2857 | 3.729726 | 31 | 23 | 0.2857 | 2.669269 | 31 | 31 | 0.2857 | 3.729726 | 31 | 31 | 0.2857 | 3.729726 | 31 | 31 | 0.2857 | 3.472582
32 | 32 | 0.2857 | 3.850039 | 32 | 14 | 0.2857 | 1.624773 | 32 | 32 | 0.2857 | 3.850039 | 32 | 32 | 0.2857 | 3.850039 | 32 | 32 | 0.2857 | 3.584601
33 | 33 | 0.2857 | 3.970353 | 33 | 14 | 0.2857 | 1.624773 | 33 | 33 | 0.2857 | 3.970353 | 33 | 33 | 0.2857 | 3.970353 | 33 | 33 | 0.2857 | 3.69662
34 | 34 | 0.2857 | 4.090667 |  |  |  |  | 34 | 34 | 0.2857 | 4.090667 | 34 | 34 | 0.2857 | 4.090667 | 34 | 34 | 0.2857 | 3.808639
35 | 35 | 0.2857 | 4.210981 |  |  |  |  | 35 | 35 | 0.2857 | 4.210981 | 35 | 35 | 0.2857 | 4.210981 | 35 | 35 | 0.2857 | 3.920658
36 | 36 | 0.2857 | 4.331294 |  |  |  |  | 36 | 36 | 0.2857 | 4.331294 | 36 | 30 | 0.2857 | 3.609412 | 36 | 28 | 0.2857 | 3.136526
37 | 37 | 0.2857 | 4.451608 |  |  |  |  | 37 | 37 | 0.2857 | 4.451608 | 37 | 29 | 0.2857 | 3.489098 | 37 | 11 | 0.2857 | 1.232207
38 | 38 | 0.2857 | 4.571922 |  |  |  |  | 38 | 38 | 0.2857 | 4.571922 | 38 | 26 | 0.2857 | 3.128157 | 38 | 11 | 0.2857 | 1.232207
39 | 39 | 0.2857 | 4.692236 |  |  |  |  | 39 | 39 | 0.2857 | 4.692236 | 39 | 24 | 0.2857 | 2.88753 | 39 | 11 | 0.2857 | 1.232207
40 | 40 | 0.2857 | 4.812549 |  |  |  |  | 40 | 40 | 0.2857 | 4.812549 | 40 | 24 | 0.2857 | 2.88753
41 | 41 | 0.2857 | 4.932863 |  |  |  |  | 41 | 41 | 0.2857 | 4.932863
42 | 42 | 0.2857 | 5.053177 |  |  |  |  | 42 | 42 | 0.2857 | 5.053177
43 | 43 | 0.2857 | 5.173491 |  |  |  |  | 43 | 43 | 0.2857 | 5.173491
44 | 44 | 0.2857 | 5.293804 |  |  |  |  | 44 | 44 | 0.2857 | 5.293804
45 | 45 | 0.2857 | 5.414118 |  |  |  |  | 45 | 45 | 0.2857 | 5.414118
46 | 46 | 0.2857 | 5.534432 |  |  |  |  | 46 | 46 | 0.2857 | 5.534432
47 | 47 | 0.2857 | 5.654745 |  |  |  |  | 47 | 47 | 0.2857 | 5.654745
48 | 48 | 0.2857 | 5.775059 |  |  |  |  | 48 | 48 | 0.2857 | 5.775059
49 | 49 | 0.2857 | 5.895373 |  |  |  |  | 49 | 49 | 0.2857 | 5.895373
50 | 50 | 0.2857 | 6.015687 |  |  |  |  | 50 | 8 | 0.2857 | 0.9625099
51 | 51 | 0.2857 | 6.136 |  |  |  |  | 51 | 8 | 0.2857 | 0.9625099
52 | 52 | 0.2857 | 6.256314 |  |  |  |  | 52 | 8 | 0.2857 | 0.9625099
53 | 53 | 0.2857 | 6.376628
54 | 54 | 0.2857 | 6.496942
55 | 55 | 0.2857 | 6.617255
56 | 56 | 0.2857 | 6.737569
57 | 57 | 0.2857 | 6.857883
58 | 58 | 0.2857 | 6.978197
59 | 59 | 0.2857 | 7.09851
60 | 60 | 0.2857 | 7.218824
61 | 61 | 0.2857 | 7.339138
62 | 62 | 0.2857 | 7.459451
63 | 63 | 0.2857 | 7.579765
64 | 64 | 0.2857 | 7.700079
65 | 65 | 0.2857 | 7.820393
66 | 55 | 0.2857 | 6.617255
67 | 54 | 0.2857 | 6.496942
68 | 12 | 0.2857 | 1.443765
69 | 12 | 0.2857 | 1.443765
70 | 12 | 0.2857 | 1.443765
L (mm) | 135 | A (mm^2) | 2374.625 | L (mm) | 130 | A (mm^2) | 2289.06 | L (mm) | 135 | A (mm^2) | 2289.06 | L (mm) | 134 | A (mm^2) | 2122.64 | L (mm) | 130 | A (mm^2) | 2374.625
D (mm) | 55 | V (mm^3) | 408375 | D (mm) | 54 | V (mm^3) | 379080 | D (mm) | 54 | V (mm^3) | 393660 | D (mm) | 52 | V (mm^3) | 362336 | D (mm) | 55 | V (mm^3) | 393250
L/D (mm) | 2.454545 |  |  | L/D (mm) | 2.407407 |  |  | L/D (mm) | 2.5 |  |  | L/D (mm) | 2.576923 |  |  | L/D (mm) | 2.363636
Sampel F |  |  | Tc (Mpa) | Sampel G |  |  | Tc (Mpa) | Sampel H |  |  | Tc (Mpa) | Sampel I |  |  | Tc (Mpa) | Sampel J |  |  | Tc (Mpa)
No. | kN | Kal. |  | No. | kN | Kal. |  | No. | kN | Kal. |  | No. | kN | Kal. |  | No. | kN | Kal.
1 | 1 | 0.2857 | 0.1203137 | 1 | 1 | 0.2857 | 0.1248111 | 1 | 1 | 0.2857 | 0.1248111 | 1 | 1 | 0.2857 | 0.1345965 | 1 | 1 | 0.2857 | 0.1120188
2 | 2 | 0.2857 | 0.2406275 | 2 | 2 | 0.2857 | 0.2496221 | 2 | 2 | 0.2857 | 0.2496221 | 2 | 2 | 0.2857 | 0.2691931 | 2 | 2 | 0.2857 | 0.2240376
3 | 3 | 0.2857 | 0.3609412 | 3 | 3 | 0.2857 | 0.3744332 | 3 | 3 | 0.2857 | 0.3744332 | 3 | 3 | 0.2857 | 0.4037896 | 3 | 3 | 0.2857 | 0.3360564
4 | 4 | 0.2857 | 0.4812549 | 4 | 4 | 0.2857 | 0.4992442 | 4 | 4 | 0.2857 | 0.4992442 | 4 | 4 | 0.2857 | 0.5383862 | 4 | 4 | 0.2857 | 0.4480752
5 | 5 | 0.2857 | 0.6015687 | 5 | 5 | 0.2857 | 0.6240553 | 5 | 5 | 0.2857 | 0.6240553 | 5 | 5 | 0.2857 | 0.6729827 | 5 | 5 | 0.2857 | 0.5600939
6 | 6 | 0.2857 | 0.7218824 | 6 | 6 | 0.2857 | 0.7488663 | 6 | 6 | 0.2857 | 0.7488663 | 6 | 6 | 0.2857 | 0.8075792 | 6 | 6 | 0.2857 | 0.6721127
7 | 7 | 0.2857 | 0.8421961 | 7 | 7 | 0.2857 | 0.8736774 | 7 | 7 | 0.2857 | 0.8736774 | 7 | 7 | 0.2857 | 0.9421758 | 7 | 7 | 0.2857 | 0.7841315
8 | 8 | 0.2857 | 0.9625099 | 8 | 8 | 0.2857 | 0.9984885 | 8 | 8 | 0.2857 | 0.9984885 | 8 | 8 | 0.2857 | 1.076772 | 8 | 8 | 0.2857 | 0.8961503
9 | 9 | 0.2857 | 1.082824 | 9 | 9 | 0.2857 | 1.1233 | 9 | 9 | 0.2857 | 1.1233 | 9 | 9 | 0.2857 | 1.211369 | 9 | 9 | 0.2857 | 1.008169
10 | 10 | 0.2857 | 1.203137 | 10 | 10 | 0.2857 | 1.248111 | 10 | 10 | 0.2857 | 1.248111 | 10 | 10 | 0.2857 | 1.345965 | 10 | 10 | 0.2857 | 1.120188
11 | 11 | 0.2857 | 1.323451 | 11 | 11 | 0.2857 | 1.372922 | 11 | 11 | 0.2857 | 1.372922 | 11 | 11 | 0.2857 | 1.480562 | 11 | 11 | 0.2857 | 1.232207
12 | 12 | 0.2857 | 1.443765 | 12 | 12 | 0.2857 | 1.497733 | 12 | 12 | 0.2857 | 1.497733 | 12 | 12 | 0.2857 | 1.615158 | 12 | 12 | 0.2857 | 1.344225
13 | 13 | 0.2857 | 1.564079 | 13 | 13 | 0.2857 | 1.622544 | 13 | 13 | 0.2857 | 1.622544 | 13 | 13 | 0.2857 | 1.749755 | 13 | 13 | 0.2857 | 1.456244
14 | 14 | 0.2857 | 1.684392 | 14 | 14 | 0.2857 | 1.747355 | 14 | 14 | 0.2857 | 1.747355 | 14 | 14 | 0.2857 | 1.884352 | 14 | 14 | 0.2857 | 1.568263
15 | 15 | 0.2857 | 1.804706 | 15 | 15 | 0.2857 | 1.872166 | 15 | 15 | 0.2857 | 1.872166 | 15 | 15 | 0.2857 | 2.018948 | 15 | 15 | 0.2857 | 1.680282
16 | 16 | 0.2857 | 1.92502 | 16 | 16 | 0.2857 | 1.996977 | 16 | 16 | 0.2857 | 1.996977 | 16 | 16 | 0.2857 | 2.153545 | 16 | 16 | 0.2857 | 1.792301
17 | 17 | 0.2857 | 2.045333 | 17 | 17 | 0.2857 | 2.121788 | 17 | 17 | 0.2857 | 2.121788 | 17 | 17 | 0.2857 | 2.288141 | 17 | 17 | 0.2857 | 1.904319
18 | 18 | 0.2857 | 2.165647 | 18 | 18 | 0.2857 | 2.246599 | 18 | 18 | 0.2857 | 2.246599 | 18 | 18 | 0.2857 | 2.422738 | 18 | 18 | 0.2857 | 2.016338
19 | 19 | 0.2857 | 2.285961 | 19 | 19 | 0.2857 | 2.37141 | 19 | 19 | 0.2857 | 2.37141 | 19 | 19 | 0.2857 | 2.557334 | 19 | 19 | 0.2857 | 2.128357
20 | 20 | 0.2857 | 2.406275 | 20 | 20 | 0.2857 | 2.496221 | 20 | 20 | 0.2857 | 2.496221 | 20 | 20 | 0.2857 | 2.691931 | 20 | 20 | 0.2857 | 2.240376
21 | 21 | 0.2857 | 2.526588 | 21 | 21 | 0.2857 | 2.621032 | 21 | 21 | 0.2857 | 2.621032 | 21 | 21 | 0.2857 | 2.826527 | 21 | 21 | 0.2857 | 2.352395
22 | 22 | 0.2857 | 2.646902 | 22 | 22 | 0.2857 | 2.745843 | 22 | 22 | 0.2857 | 2.745843 | 22 | 22 | 0.2857 | 2.961124 | 22 | 22 | 0.2857 | 2.464413
23 | 23 | 0.2857 | 2.767216 | 23 | 23 | 0.2857 | 2.870654 | 23 | 23 | 0.2857 | 2.870654 | 23 | 23 | 0.2857 | 3.09572 | 23 | 23 | 0.2857 | 2.576432
24 | 24 | 0.2857 | 2.88753 | 24 | 24 | 0.2857 | 2.995465 | 24 | 24 | 0.2857 | 2.995465 | 24 | 24 | 0.2857 | 3.230317 | 24 | 24 | 0.2857 | 2.688451
25 | 25 | 0.2857 | 3.007843 | 25 | 25 | 0.2857 | 3.120276 | 25 | 25 | 0.2857 | 3.120276 | 25 | 25 | 0.2857 | 3.364914 | 25 | 25 | 0.2857 | 2.80047
26 | 26 | 0.2857 | 3.128157 | 26 | 26 | 0.2857 | 3.245088 | 26 | 26 | 0.2857 | 3.245088 | 26 | 26 | 0.2857 | 3.49951 | 26 | 26 | 0.2857 | 2.912489
27 | 27 | 0.2857 | 3.248471 | 27 | 27 | 0.2857 | 3.369899 | 27 | 27 | 0.2857 | 3.369899 | 27 | 27 | 0.2857 | 3.634107 | 27 | 27 | 0.2857 | 3.024507
28 | 28 | 0.2857 | 3.368785 | 28 | 28 | 0.2857 | 3.49471 | 28 | 28 | 0.2857 | 3.49471 | 28 | 28 | 0.2857 | 3.768703 | 28 | 28 | 0.2857 | 3.136526
29 | 29 | 0.2857 | 3.489098 | 29 | 29 | 0.2857 | 3.619521 | 29 | 29 | 0.2857 | 3.619521 | 29 | 29 | 0.2857 | 3.9033 | 29 | 29 | 0.2857 | 3.248545
30 | 30 | 0.2857 | 3.609412 | 30 | 30 | 0.2857 | 3.744332 | 30 | 30 | 0.2857 | 3.744332 | 30 | 30 | 0.2857 | 4.037896 | 30 | 30 | 0.2857 | 3.360564
31 | 31 | 0.2857 | 3.729726 | 31 | 31 | 0.2857 | 3.869143 | 31 | 31 | 0.2857 | 3.869143 | 31 | 31 | 0.2857 | 4.172493 | 31 | 31 | 0.2857 | 3.472582
32 | 32 | 0.2857 | 3.850039 | 32 | 32 | 0.2857 | 3.993954 | 32 | 32 | 0.2857 | 3.993954 | 32 | 32 | 0.2857 | 4.307089 | 32 | 32 | 0.2857 | 3.584601
33 | 33 | 0.2857 | 3.970353 | 33 | 36 | 0.2857 | 4.493198 | 33 | 33 | 0.2857 | 4.118765 | 33 | 33 | 0.2857 | 4.441686 | 33 | 33 | 0.2857 | 3.69662
34 | 34 | 0.2857 | 4.090667 | 34 | 30 | 0.2857 | 3.744332 | 34 | 34 | 0.2857 | 4.243576 | 34 | 34 | 0.2857 | 4.576282 | 34 | 34 | 0.2857 | 3.808639
35 | 35 | 0.2857 | 4.210981 | 35 | 30 | 0.2857 | 3.744332 | 35 | 35 | 0.2857 | 4.368387 | 35 | 35 | 0.2857 | 4.710879 | 35 | 35 | 0.2857 | 3.920658
36 | 36 | 0.2857 | 4.331294 |  |  |  |  | 36 | 36 | 0.2857 | 4.493198 | 36 | 36 | 0.2857 | 4.845475 | 36 | 36 | 0.2857 | 4.032676
37 | 37 | 0.2857 | 4.451608 |  |  |  |  | 37 | 37 | 0.2857 | 4.618009 | 37 | 37 | 0.2857 | 4.980072 | 37 | 37 | 0.2857 | 4.144695
38 | 38 | 0.2857 | 4.571922 |  |  |  |  | 38 | 38 | 0.2857 | 4.74282 | 38 | 38 | 0.2857 | 5.114669 | 38 | 26 | 0.2857 | 2.912489
39 | 39 | 0.2857 | 4.692236 |  |  |  |  | 39 | 39 | 0.2857 | 4.867631 | 39 | 30 | 0.2857 | 4.037896 | 39 | 26 | 0.2857 | 2.912489
40 | 40 | 0.2857 | 4.812549 |  |  |  |  | 40 | 40 | 0.2857 | 4.992442 | 40 | 28 | 0.2857 | 3.768703 | 40 | 27 | 0.2857 | 3.024507
41 | 41 | 0.2857 | 4.932863 |  |  |  |  | 41 | 41 | 0.2857 | 5.117253 | 41 | 24 | 0.2857 | 3.230317
42 | 38 | 0.2857 | 4.571922 |  |  |  |  | 42 | 42 | 0.2857 | 5.242064
43 | 37 | 0.2857 | 4.451608 |  |  |  |  | 43 | 43 | 0.2857 | 5.366875
44 | 37 | 0.2857 | 4.451608 |  |  |  |  | 44 | 44 | 0.2857 | 5.491687
[8 empty] | 45 | 45 | 0.2857 | 5.616498
[8 empty] | 46 | 46 | 0.2857 | 5.741309
[8 empty] | 47 | 47 | 0.2857 | 5.86612
[8 empty] | 48 | 48 | 0.2857 | 5.990931
[8 empty] | 49 | 49 | 0.2857 | 6.115742
[8 empty] | 50 | 50 | 0.2857 | 6.240553
[8 empty] | 51 | 51 | 0.2857 | 6.365364
[8 empty] | 52 | 52 | 0.2857 | 6.490175
[8 empty] | 53 | 53 | 0.2857 | 6.614986
[8 empty] | 54 | 54 | 0.2857 | 6.739797
[8 empty] | 55 | 55 | 0.2857 | 6.864608
[8 empty] | 56 | 56 | 0.2857 | 6.989419
[8 empty] | 57 | 57 | 0.2857 | 7.11423
[8 empty] | 58 | 58 | 0.2857 | 7.239041
[8 empty] | 59 | 59 | 0.2857 | 7.363852
[8 empty] | 60 | 60 | 0.2857 | 7.488663
[8 empty] | 61 | 61 | 0.2857 | 7.613475
[8 empty] | 62 | 62 | 0.2857 | 7.738286
[8 empty] | 63 | 38 | 0.2857 | 4.74282
[8 empty] | 64 | 24 | 0.2857 | 2.995465
[8 empty] | 65 | 24 | 0.2857 | 2.995465

## PLI PB2
Formasi | Kode | Panjang Sampel | Jarak Konus (Diameter) | Diameter dalam cm | Tekanan | Area | Diameter ekuivalen^2 | Diameter ekuivalen | Indeks PL | Faktor Koreksi 1 | Faktor Koreksi 2 | Indeks PL Terkoreksi 1 | Indeks PL Terkoreksi 2 | Indeks PL digunakan | Is(50) terhitung
|  | W (mm) | D (mm) | D (cm) | P (kN) | A (mm2) | De2 (mm2) | De (mm) | Is (Mpa) | F (-) | F (-) | Is(50) - (Mpa) | Is(50) - (Mpa) | Is(50) - (Mpa) | Is(50) - (Mpa)
Lokasi 2 | PL A | 56 | 49 | 4.9 | 2.2 | 2744 | 59.1231 | 3495.541 | 0.6293732 | 1.078336 | 1.087411 | 0.678676 | 0.6843871 | 0.6843871 | 0.6843871
| PL B | 57 | 51 | 5.1 | 1.3 | 2907 | 60.8538 | 3703.185 | 0.3510492 | 1.092428 | 1.103212 | 0.3834961 | 0.3872816 | 0.3872816 | 0.3872816
| PL C | 56 | 51 | 5.1 | 2.1 | 2856 | 60.31763 | 3638.217 | 0.5772059 | 1.088086 | 1.098341 | 0.6280499 | 0.6339688 | 0.6339688 | 0.6339688
| PL D | 57 | 51 | 5.1 | 1.4 | 2907 | 60.8538 | 3703.185 | 0.378053 | 1.092428 | 1.103212 | 0.4129958 | 0.4170724 | 0.4170724 | 0.4170724
| PL E | 59 | 49 | 4.9 | 1.3 | 2891 | 60.6861 | 3682.803 | 0.352992 | 1.091073 | 1.101691 | 0.3851399 | 0.388888 | 0.388888 | 0.388888
| PL F | 57 | 50 | 5 | 1.9 | 2850 | 60.25424 | 3630.573 | 0.5233333 | 1.087572 | 1.097764 | 0.5691626 | 0.5744962 | 0.5744962 | 0.5744962
| PL G | 58 | 48 | 4.8 | 1.5 | 2784 | 59.55247 | 3546.497 | 0.4229526 | 1.081853 | 1.091352 | 0.4575727 | 0.4615902 | 0.4575727 | 0.4575727
| x | 54 | 51 | 5.1 | 2.4 | 2754 | 59.23074 | 3508.28 | 0.6840959 | 1.079219 | 1.0884 | 0.7382895 | 0.74457 | 0.74457 | 0.6392998
| PL H | 57 | 52 | 5.2 | 2.2 | 2964 | 61.44751 | 3775.796 | 0.5826586 | 1.097212 | 1.10858 | 0.6392998 | 0.6459238 | 0.6392998 | 0.5201954
| PL I | 55 | 51 | 5.1 | 1.7 | 2805 | 59.77665 | 3573.248 | 0.4757576 | 1.083684 | 1.093404 | 0.5155709 | 0.5201954 | 0.5201954 | 0.4170724
| PL J | 57 | 51 | 5.1 | 1.4 | 2907 | 60.8538 | 3703.185 | 0.378053 | 1.092428 | 1.103212 | 0.4129958 | 0.4170724 | 0.4170724
| x | 55 | 50 | 5 | 0.9 | 2750 | 59.18771 | 3503.185 | 0.2569091 | 1.078866 | 1.088005 | 0.2771706 | 0.2795183 | 0.2795183
[12 empty] | jika nilai dekat 2% | jika nilai jauh >2% | yang dimerahkan tidak digunakan
|  |  | plot skripsi | [11 empty] | 0.5120234
Formasi | Kode | Panjang Sampel | Jarak Konus (Diameter) | Tekanan | Indeks Point Load
|  | W (mm) | D (mm) | P (kN) | Is(50) - (Mpa)
Lokasi 1 | PL A | 56 | 49 | 2.2 | 0.6843871
| PL B | 57 | 51 | 1.3 | 0.3872816
| PL C | 56 | 51 | 2.1 | 0.6339688
| PL D | 57 | 51 | 1.4 | 0.4170724
| PL E | 59 | 49 | 1.3 | 0.388888
| PL F | 57 | 50 | 1.9 | 0.5744962
| PL G | 58 | 48 | 1.5 | 0.4575727
| X | 54 | 51 | 2.4 | 0.74457
| PL I | 57 | 52 | 2.2 | 0.6392998
| PL J | 55 | 51 | 1.7 | 0.5201954
| PL K | 57 | 51 | 1.4 | 0.4170724
| X | 55 | 50 | 0.9 | 0.2795183

## Korelai PB2
KORELASI DAERAH PERJUANGAN
No. | Y (UCS) | X (PLI) | Y^2 | X^2 | XY |  | A. Mencari nilai r
1 | 7.820393 | 0.6843871 | 61.15854 | 0.4683858 | 5.352176 |  | a. Σx'^2 = | Σx^2 - ((Σx)^2/n) |  |  |  |  | c. Σx'y'= | Σxy - ((Σy x Σx)/n)
2 | 3.3656 | 0.3872816 | 11.32726 | 0.149987 | 1.303435 |  | = | 2.738148 | - | 26.2168 | / | 10 | = | 27.9003 | - | 264.3921 | / | 10
3 | 5.895373 | 0.6339688 | 34.75542 | 0.4019164 | 3.737482 |  | = | 2.738148 | - | 2.62168 |  |  | = | 27.9003 | - | 26.43921
4 | 4.210981 | 0.4170724 | 17.73236 | 0.1739494 | 1.756284 |  | = | 0.116468 |  |  |  |  | = | 1.461091
5 | 3.920658 | 0.388888 | 15.37156 | 0.1512339 | 1.524697
6 | 4.932863 | 0.5744962 | 24.33314 | 0.3300459 | 2.833911 |  | b. Σy'^2 = | Σy^2 - ((Σy)^2/n) |  |  |  |  | rx'y' = | Σx'y'/sqrt(Σx'^2 x Σy'^2)
7 | 4.493198 | 0.4575727 | 20.18883 | 0.2093728 | 2.055965 |  | = | 288.0865 | - | 2666.35 | / | 10 | = | 1.461091 | / | 1.580636 | 2.49841
8 | 7.738286 | 0.6392998 | 59.88106 | 0.4087042 | 4.947084 |  | = | 288.0865 | - | 266.635 |  |  | = | 0.9243692
9 | 5.114669 | 0.5201954 | 26.15983 | 0.2706033 | 2.660627 |  | = | 21.45148 | [5 empty] | (nilai r -koefisien korelasi)
10 | 4.144695 | 0.4170724 | 17.1785 | 0.1739494 | 1.728638 |  | karna nilai r telah memenuhi standar dari tabel R 1% maka penelitian dapat dilanjutkan
Jumlah | 51.63671 | 5.120234 | 288.0865 | 2.738148 | 27.9003 |  | secara teoritis berarti variabel X (PLI) dapat digunakan untuk memprediksi variabel Y (UCS)
Mean | 5.163671 | 0.5120234 | 28.80865 | 0.2738148 | 2.79003
B. Menghitung prediktor (a) dan angka Konstan (K)
nilai a dihitung menggunakan persamaan 1 dan 2 | [5 empty] | Nilai K dihitung dengan memasukan nilai a dalam salah satu persamaan
1. Σxy = a . Σx^2 + K Σx | [5 empty] | misalkan yang digunakan adalah persamaan 2:
2. Σy = a . Σx +nK | [5 empty] | 5.163671 | = | a | 0.5120234 | . +K
[6 empty] | 5.163671 | = | 12.545 | 0.5120234 | . +K
27.9003 | = | a | 2.738148 | . + K | 5.120234 | 5.163671 | = | 6.423336 |  | . + K
51.63671 | = | a | 5.120234 | . + K | 10 | -1.259665 | = | K
kemudian dilakuakan persamaan menjadi,
5.449028 | = | a | 0.5347701 | . +K |  | Jadi Persamaan korelasi keseluruhan yang diperoleh adalah
5.163671 | = | a | 0.5120234 | . + K |  | r | = | 0.9243692
0.2853563 | = | a | 0.02274661 |  |  | Y (UCS) | = | 11.139 a(PLI) | + | -1.259665
12.545 | = | a

## DAERAH PENELITIAN
KORELASI DAERAH PENELITIAN
No. | Y (UCS) | X (PLI) | Y^2 | X^2 | XY |  | A. Mencari nilai r
1 | 5.775059 | 0.5126744 | 33.35131 | 0.262835 | 2.960725 |  | a. Σx'^2 = | Σx^2 - ((Σx)^2/n) |  |  |  |  | c. Σx'y'= | Σxy - ((Σy x Σx)/n)
2 | 5.990931 | 0.4789874 | 35.89125 | 0.2294289 | 2.86958 |  | = | 3.896664 | - | 69.96876 | / | 20 | = | 43.25597 | - | 803.9603 | / | 20
3 | 5.117253 | 0.3872816 | 26.18628 | 0.149987 | 1.981818 |  | = | 3.896664 | - | 3.498438 |  |  | = | 43.25597 | - | 40.19801
4 | 4.932863 | 0.3676884 | 24.33314 | 0.1351948 | 1.813757 |  | = | 0.398226 |  |  |  |  | = | 3.057953
5 | 4.327575 | 0.2418932 | 18.7279 | 0.0585123 | 1.046811
6 | 4.090667 | 0.268118 | 16.73356 | 0.07188726 | 1.096781 |  | b. Σy'^2 = | Σy^2 - ((Σy)^2/n) |  |  |  |  | rx'y' = | Σx'y'/sqrt(Σx'^2 x Σy'^2)
7 | 3.13349 | 0.2418932 | 9.818759 | 0.0585123 | 0.7579698 |  | = | 495.0516 | - | 9237.725 | / | 20 | = | 3.057953 | / | 3.634186 | 13.20731
8 | 4.368733 | 0.3153326 | 19.08583 | 0.09943464 | 1.377604 |  | = | 495.0516 | - | 461.8862 |  |  | = | 0.8414411
9 | 3.120276 | 0.2164315 | 9.736125 | 0.04684261 | 0.6753262 |  | = | 33.16535 | [5 empty] | (nilai r -koefisien korelasi)
10 | 3.619521 | 0.2141981 | 13.10093 | 0.04588083 | 0.7752945 |  | karna nilai r telah memenuhi standar dari tabel R 1% maka penelitian dapat dilanjutkan
11 | 7.820393 | 0.6843871 | 61.15854 | 0.4683858 | 5.352176 |  | secara teoritis berarti variabel X (PLI) dapat digunakan untuk memprediksi variabel Y (UCS)
12 | 3.3656 | 0.3872816 | 11.32726 | 0.149987 | 1.303435
13 | 5.895373 | 0.6339688 | 34.75542 | 0.4019164 | 3.737482
14 | 4.210981 | 0.4170724 | 17.73236 | 0.1739494 | 1.756284
15 | 3.920658 | 0.388888 | 15.37156 | 0.1512339 | 1.524697 |  | Jika Menggunakan Intercept =0
16 | 4.932863 | 0.5744962 | 24.33314 | 0.3300459 | 2.833911 |  | Memperoleh koefisien prediktor (a) dan angka konstan (K) dilakukan
17 | 4.493198 | 0.4575727 | 20.18883 | 0.2093728 | 2.055965 |  | menggunakan skor deviasi dan memanfaatkan persamaan sebagai berikut
18 | 7.738286 | 0.6392998 | 59.88106 | 0.4087042 | 4.947084 |  | a | = | Σxy / Σx^2
19 | 5.114669 | 0.5201954 | 26.15983 | 0.2706033 | 2.660627 |  |  |  | 11.10077
20 | 4.144695 | 0.4170724 | 17.1785 | 0.1739494 | 1.728638
Jumlah | 96.11308 | 8.364733 | 495.0516 | 3.896664 | 43.25597
Mean | 4.805654 | 0.4182366 | 24.75258 | 0.1948332 | 2.162798
B. Menghitung prediktor (a) dan angka Konstan (K)
nilai a dihitung menggunakan persamaan 1 dan 2 | [5 empty] | Nilai K dihitung dengan memasukan nilai a dalam salah satu persamaan
1. Σxy = a . Σx^2 + K Σx | [5 empty] | misalkan yang digunakan adalah persamaan 2:
2. Σy = a . Σx +nK | [5 empty] | 4.805654 | = | a | 0.4182366 | . +K
[6 empty] | 4.805654 | = | 7.678939 | 0.4182366 | . +K
43.25597 | = | a | 3.896664 | . + K | 8.364733 | 4.805654 | = | 3.211614 |  | . + K
96.11308 | = | a | 8.364733 | . + K | 20 | 1.59404 | = | K
kemudian dilakuakan persamaan menjadi,
5.171231 | = | a | 0.4658444 | . +K |  | Jadi Persamaan korelasi keseluruhan yang diperoleh adalah
4.805654 | = | a | 0.4182366 | . + K |  | r | = | 0.8414411
0.3655769 | = | a | 0.04760774 |  |  | Y (UCS) | = | 11.139 a(PLI) | + | 1.59404
7.678939 | = | a